## Лист1
№ п/п+RC:R[30]C[6] | Наименование товара | Код позиции КТРУ | Технические характеристики |  |  |  | Ед. изм.
|  |  | № п/п | Наименование показателя* | Значения показателей | Обоснование характеристики |  | Торговое наименование | Цена
(При подаче заявки участник указывает конкретное значение показателя в соответствии с частью 5 документации без слов «не менее», «не более», «или», «>» … «≤» …)
1 | Эндопротез тазобедренного сустава тотальный с парой трения металл-полиэтилен | 32.50.22.110-00002257 | 1 | Стерильное имплантируемое изделие, предназначенное для замены шейки проксимального отдела бедренной кости при проведении тотальной артропластики тазобедренного сустава. Это цельное изделие, сделанное из металла и не покрытое материалом, предназначенным для улучшения его фиксации и стабильности за счет прорастания кости. Имплантация осуществляется методом пресс-фит. |  | Описание по КТРУ | шт | Эндопротез тазобедренного сустава тотальный с парой трения металл-полиэтилен, в составе: 1.1 Бедренный компонент бесццементной фиксации KANT. 1.2 Бедренная головка, CoCrMo. 1.3 Вертлужный компонент бесцементной фиксации KANT. 1.4 Вкладыш полиэтиленовый KANT. Производитель: ООО «НПК «СИНТЕЛ», Россия Страна происхождения: Германия.
|  |  | 1.1 | Ножка эндопротеза бесцементной фиксации |  | Заменяет шейку бедренной кости.
|  |  | 1.1.1 | Фиксация | Бесцементная | Обеспечивает надёжную стабильность для пациентов без выраженного остеопороза.
|  |  | 1.1.2 | Длина, мм | > 125,8 и ≤ 179,9 | Представленные длины ножек чаще всего применятся в клинических случаях.
|  |  | 1.1.3 | Конус шейки | 14/12 | Повсеместно применяемый для конусов шейки ножек евростандарт.
|  |  | 1.1.4 | МРТ-совместимость | Есть | Для возможности проведения МРТ исследованию пациенту с инмплантированным эндопротезом, не ранее трех месяцев после операции.
|  |  | 1.1.5 | Материал | Ti6Al7Nb | Данный материал имеет нужное сочеатние твердости и пластичности, что отвечает свойствам бесцементной фиксации.
|  |  | 1.1.6 | Офсет, мм | > 35,1 и ≤ 51.9 | Наиболее оптимальный диапазон длины шейки для покрытия максимального спектра клинических случаев эндопротезирования.
|  |  | 1.1.7 | Сечение | Трапецевидное | Для обеспечения лучшей фиксации при установке.
|  |  | 1.1.8 | Форма | Прямая | Для равномерного распределения нагрузки на костный материал.
|  |  | 1.1.9 | Шеечно-диафизарный угол, ⁰,град | 135 | Наиболее распространённый шеечно-диафизарный угол бедра у человека.
|  |  | 1.1.10 | Поверхность | Специальные реберные выступы в проксимальной части | Для достиижения первичной фиксации методом пресс-фит.
|  |  | 1.1.11 | Количество типоразмеров, шт. | 13 | Наиболее оптимальное количество типоразмеров.
|  | 32.50.22.190-00005009 | 1.2 | Металлическая головка |  | Заменяет шейку бедренной кости.
|  |  | 1.2.1 | Диаметр, мм | > 28 и ≤ 32 | Наиболее оптимальный и распространённый диапазон размеров металлических головок в используемых в эндопротезировании тазобедренного сустава.
|  |  | 1.2.2 | Конус шейки | 14/12 | Повсеместно применяемый для конусов головок евростандарт.
|  |  | 1.2.3 | МРТ-совместимость | Есть | Для возможности проведения МРТ исследованию пациенту с инмплантированным эндопротезом, не ранее трех месяцев после операции.
|  |  | 1.2.4 | Материал | Кобальт-хромовый сплав | Имеет оптимальные трибологические характеристики для пары трения металл-полиэтилен.
|  |  | 1.2.5 | Офсет головки (длина шейки), мм | 4 | Наиболее оптимальный диапазон офсета головок для покрытия максимального спектра клинических случаев эндопротезирования.
|  |  | 1.2.6 | Количество типоразмеров, шт | 10 | Наиболее оптимальное количество типоразмеров для точного подбора офсета.
|  | 32.50.23.000-00001753 | 1.3 | Бесцементная чашка |  | Является необходимым компонентом бесцементного эндопротеза.
|  |  | 1.3.1 | Внешний диаметр | От 43,1 до 69,8 (мм) | Необходимый диапазон размера бесцементной чашки для покрытия большей части клинических случаев.
|  |  | 1.3.2 | Входной диаметр для бедренной головки | 32 (мм) | Наиболее оптимальный и распространённый диапазон внутреннего диаметра вкладыша для головок, используемых в эндопротезировании тазобедренного сустава.
|  |  | 1.3.3 | Исполнение | Полнопрофильный | Для обеспечения максимального объема движения и возможности применять чашку в случаях дисплазии вертлужной впадины.
|  |  | 1.3.4 | Отверстия для введения костных винтов, шт | 3 | Для обеспечения дополнительной устойчивости.
|  |  | 1.3.5 | Материал | Ti6Al4V | Имеет оптимальные трибологические характеристики для пары трения металл-полиэтилен.
|  |  | 1.3.6 | Количество типоразмеров, шт | 14 | Наиболее оптимальное количество типоразмеров.
|  |  | 1.3.7 | Заглушки под отверстия для винтов | Наличие | Является необходимым компонентом на случай отсутсвия необходомости установления де-ротационных винтов
|  | 32.50.23.000-00003804 | 1.4 | Вкладыш полиэтиленовый
|  |  | 1.4.1 | Материал | Сверхвысокомолекулярный полиэтилен | Имеет оптимальные трибологические характеристики для пары трения металл-полиэтилен
|  |  | 1.4.2 | Размеры, мм | от 42 до 68 | Необходимый диапазон размера вкладыша для покрытия большей части клинических случаев.
|  |  | 1.4.3 | Размер внутреннего диаметра посадочного места прокладки, мм | от 28 до 36 | Поставляется соразмерно чашкам в диапазона для оптимальных трибологических характеристик.